## 参数清单
参数类别 | 参数名称 | 默认值或表达式 | 单位 | 说明
几何参数 | 燃料电池活化面积 | 25 | cm^2 | 用于电流/电流密度换算和电池面积设定
几何参数 | 端板厚度 | 0.01 | m | 电堆两端的端板厚度
几何参数 | 阳极双极板厚度 | 0.002 | m | 阳极侧 BP 厚度
几何参数 | 阴极双极板厚度 | 0.002 | m | 阴极侧 BP 厚度
几何参数 | 阳极 GDL 厚度 | 0.00015 | m | 阳极气体扩散层厚度
几何参数 | 阴极 GDL 厚度 | 0.00015 | m | 阴极气体扩散层厚度
几何参数 | 阳极 CL 厚度 | 3.4e-06 | m | 阳极催化层厚度
几何参数 | 阴极 CL 厚度 | 1.13e-05 | m | 阴极催化层厚度
几何参数 | 质子交换膜厚度 | 1.2e-05 | m | 膜厚度
多孔介质 | 阳极 GDL 孔隙率 | 0.8 | - | 阳极 GDL 多孔介质孔隙率
多孔介质 | 阴极 GDL 孔隙率 | 0.8 | - | 阴极 GDL 多孔介质孔隙率
多孔介质 | 阳极 CL 孔隙率 | 0.3916 | - | 阳极催化层孔隙率
多孔介质 | 阴极 CL 孔隙率 | 0.4207 | - | 阴极催化层孔隙率
多孔介质 | GDL 接触角 | 110 | deg | 用于毛细压和液态水迁移计算
多孔介质 | CL 接触角 | 100 | deg | 用于催化层毛细压和液态水迁移计算
多孔介质 | GDL 液态水渗透率常数 | 6.2e-12 | m^2 | GDL 区域液态水迁移相关常数
多孔介质 | CL 液态水渗透率常数 | 6.2e-13 | m^2 | CL 区域液态水迁移相关常数
多孔介质 | 有效导热系数 | 由孔隙率、相含量和材料导热系数计算 | W/(m·K) | 不同区域按固体、气体、液态水、冰等体积分数加权计算
电化学参数 | 初始开路电压 | 0.95 | V | 用于零时刻电压曲线起点
电化学参数 | 电化学参考温度 | 298.15 | K | 用于 Nernst 电压和交换电流密度温度修正
电化学参数 | 阴极冰覆盖活性面积指数 | 3.5 | - | 控制 CCL 冰覆盖对有效反应面积的影响强度
电化学参数 | 首尾电池浓差极化系数 | 10 | - | 用于首尾电池浓差极化修正
电化学参数 | 中间电池浓差极化系数 | 1 | - | 用于中间电池浓差极化修正
膜参数 | 质子交换膜厚度 | 1.2e-05 | m | 膜区域厚度
膜参数 | 膜密度 | 2150 | kg/m^3 | 膜/离聚物含水量计算使用
膜参数 | 膜当量质量 | 1000 | g/mol | 用于膜水含量和质量换算
膜参数 | 初始膜含水量 | 3 | lambda | 初始膜内水含量
膜参数 | CL 离聚物体积分数 | 0.3 | - | 阳极/阴极 CL 中离聚物体积分数
热物性参数 | 水蒸气物性 | 4.8e-3; 2000; 0.1 | kg/m^3; J/(kg·K); W/(m·K) | 水蒸气密度、比热容、导热系数
热物性参数 | 冰物性 | 920; 2050; 2.3 | kg/m^3; J/(kg·K); W/(m·K) | 冰密度、比热容、导热系数
热物性参数 | 液态水物性 | 990; 4182; 0.6 | kg/m^3; J/(kg·K); W/(m·K) | 液态水密度、比热容、导热系数
热物性参数 | 氢气物性 | 0.089; 14283; 0.1672 | kg/m^3; J/(kg·K); W/(m·K) | 氢气密度、比热容、导热系数
热物性参数 | 氧气物性 | 1.43; 919.31; 0.0246 | kg/m^3; J/(kg·K); W/(m·K) | 氧气密度、比热容、导热系数
热物性参数 | 氮气物性 | 1.35; 1041.5; 0.0235 | kg/m^3; J/(kg·K); W/(m·K) | 氮气密度、比热容、导热系数
热物性参数 | 离聚物物性 | 2150; 1050; 0.24 | kg/m^3; J/(kg·K); W/(m·K) | 离聚物密度、比热容、导热系数
热物性参数 | 双极板物性 | 1980; 766; 95; 83000 | kg/m^3; J/(kg·K); W/(m·K); S/m | BP 密度、比热、导热系数和电导率
热物性参数 | GDL 物性 | 185; 545; 0.3; 375 | kg/m^3; J/(kg·K); W/(m·K); S/m | GDL 密度、比热、导热系数和电导率
热物性参数 | CL 物性 | 970; 240; 0.27 | kg/m^3; J/(kg·K); W/(m·K) | CL 密度、比热和导热系数
端板热物性 | 密度 | 7900 | kg/m^3
端板热物性 | 比热容 | 500 | J/(kg·K)
端板热物性 | 导热系数 | 15 | W/(m·K)
热物性参数 | 端板与外界对流换热系数 | 40 | W/(m^2·K) | 首尾端板与环境换热边界条件
热物性参数 | 水凝结潜热 | 2500000 | J/kg | 水蒸气凝结/蒸发热源项
热物性参数 | 水冻结潜热 | 333600 | J/kg | 液态水冻结/冰融化热源项
水传输参数 | 膜水-水蒸气转化系数 | 0.001; 1.0 | - | 膜水和气相水之间转化
水传输参数 | 膜水-液态水转化系数 | 0.5 | - | 膜水和液态水之间转化
水传输参数 | 膜水-冰转化系数 | 1 | - | 膜水冻结/融化相关系数
水传输参数 | 水蒸气-液态水相变系数 | 1.0; 1.0 | - | 冷凝和蒸发源项系数
水传输参数 | 水蒸气-冰相变系数 | 0.0001 | - | 低温下水蒸气直接成冰源项系数
运行参数 | 初始电堆温度 | 253.15 | K | 冷启动初始温度
运行参数 | 环境温度 | 253.15 | K | 端板对流换热环境温度
运行参数 | 阳极入口水蒸气质量分数 | 0 | - | 入口干氢气，默认无水蒸气
运行参数 | 阴极入口水蒸气质量分数 | 0 | - | 入口干空气，默认无水蒸气
运行参数 | 初始液态水 | 0 | - | 启动前已经过吹扫
运行参数 | 初始冰体积分数 | 0 | - | 启动前已经过吹扫
运行参数 | 初始压力及操作压力 | 101325 | Pa | 电化学和气相源项中使用的压力
运行参数 | 阳极入口氢气质量分数 | 1 | - | 阳极入口纯氢
运行参数 | 阴极入口氧气质量分数 | 0.233 | - | 阴极入口干空气氧气组分
运行参数 | 阴极入口氮气质量分数 | 0.767 | - | 阴极入口干空气氮气组分
运行参数 | 残差收敛标准 | 1e-06 | - | 控制方程最大残差收敛阈值